## Feuil1
CALCUL DU POIDS D'UNE PLAQUE
Matière | Densité | Largeur (mm) | Epaisseur (mm) | Longueur (mm) | POIDS DE LA PIECE (grammes)
Or 750 jaune 3N | 15.5 |  |  |  | 0
CALCUL DU POIDS D'UN FIL ROND
Matière | Densité | Diamètre | Longueur |  | POIDS DE LA PIECE (grammes)
Or 750 jaune 3N | 15.5 |  |  |  | 0
CALCUL DU POIDS D'UN FIL CARRE
Matière | Densité | Largeur (mm) | Hauteur (mm) | Longueur (mm) | POIDS DE LA PIECE (grammes)
Or 750 jaune 3N | 15.5 |  |  |  | 0
CALCUL DU POIDS D'UN FIL DEMI JONC
Matière | Densité | Largeur (mm) | Hauteur (mm) | Longueur (mm) | POIDS DE LA PIECE (grammes)
Or 750 jaune 3N | 15.5 |  |  |  | 0

## Feuil2
--- | ---
Platine | 21.5 | Argent
Or pur | 19.3 | 10.5
Argent | 10.5
Or blanc 9K | 12.5
Or jaune 9K | 11.1
Argent 935 | 10.4
Argent 925 | 10.5
Or 750 rose 4N | 15.2
Or 750 jaune 2N | 15.6
Or 750 gris sans Pd | 16.3
Or 750 gris Palladié | 15.9
Or 750 jaune 3N | 15.5
Or 750 rouge 5N | 15.1